## Tabelle1
Systemdatenblatt
Brückenabdichtung gemäß RVS 15.03.12
Hersteller - Systembezeichnung
Qualitätsmerkmal | Prüfverfahren | Anforderung | Prüfergebnisse Erstprüfung
Primer aus Reaktionsharz
Quarzsand
Korngrößenverteilung | ÖNORM EN 933-1 | anzugeben | Körnung A oder Körnung B
Ausgangsstoffe Harz
Dichte [g7m²] | ISO 2811 | anzugeben | Komponente A:
Komponente B:
IR-Spektrum |  | anzugeben | s. Beilage
Viskosität 23 °C [mPa.s] | ÖNORM EN ISO 3251 | anzugeben | Komponente A:
Komponente B:
Angemische bzw. erhärtete Stoffe
Viskosität 12 °C [mPa.s] | ÖNORM EN ISO 3251 | £ 4000
Glührückstand [M.-%] | ÖNORM EN ISO 3451-1 | £ 1
Topfzeit [min] | ÖNORM EN ISO 9514 | ³ 10
Aushärtezeit:
Endhärte, 7 Tage bei NK 23/50-2 [h] | ÖNORM EN ISO 2815 | ³ 60
bei NK 23/50-2 [h] |  | £ 18
bei 12 °C/85 % rel. LF [h] |  | £ 40
Feuchteempfindlichkeit | ZTV TP-BEL-EP 3.2.5 | kein Weißanlaufen
Nichtflüchtige Anteile [M.-%] | ÖNORM EN ISO 3251 | ³ 98,0
Extrahierbare Anteile [M.-%] | ÖNORM EN ISO 6427 | £ 11,0
Wasseraufnahme [M.-%] | ZTV TP-BEL-EP 3.2.8 | £ 2,5
Verbundkörper
Abreißfestigkeit [MPa] | ÖNORM EN 13596 | ≥ 1,5
Thermischer Belastungsversuch mit Silikonöl | ZTV TP BEL EP 3.3.3.1 | - keine Schädigung der Reaktionsharzschicht - kein Ausbrechen der Abstreuung
Thermischer Belastungsversuch durch Aufschweißen | ZTV TP BEL EP 3.3.3.2 | - keine Abplatzungen > als 1 mm² - keine Blasen - keine Risse mit Risslängen > 1mm - Abreißfestigkeit ≥ 1,5 MPa
Primer aus Bitumenlösung
Bezeichnung |  | anzugeben
Viskosität [s] | ÖNORM EN 12846 | £ 10
Flammpunkt [°C] | ÖNORM EN 57, EN ISO 13736 | anzugeben
Bitumengehalt [M.-%] | ÖNORM EN 13358 | 30 bis 50
Penetration des rückgewonnenen Bitumens [0,1 mm] | ÖNORM EN 1426 | ≤ 30
ERK rückgew. Bindemittel [°C] | ÖNORM EN 1427 | ³ 80
Trocknungszustand, Trockengrad 1 [h] | DIN 53150 | ≤ 3
Klebemasse
Bezeichnung |  | anzugeben
Aschegehalt [M.-%] | DIN 52005 | £ 5,0
Erweichungspunkt ERK [°C] | ÖNORM EN 1427 | ³ 100
Kaltbiegeverhalten bei -5 °C | RVS 15.03.12, 7.2.1 ÖNORM EN 1109 | bestanden
Schubfestigkeit bei 50 °C [Mpa] | RVS 15.03.12, 7.2.1 | ³ 0,080
Verschiebung s bei t = 0,080 Mpa [mm] |  | anzugeben
Abdichtungsbahn(en)
Bezeichnung |  | zweilagiges System mit Aspphltbeton-Schutzschicht (AC) | untere Lage E-GG B / E-KV B / E-KV-5 B gemäß ÖNORM B 3684 | obere Lage P-KV-4 B gemäß ÖNORM B 3684
|  | einlagigs Systemen mit Gussasphalt-Schutzschicht (MA) | P-KV-5 B gemäß ÖNORM B 3684
Sichtbare Mängel | ÖNORM EN 1850-1 | frei von sichtbaren Mängel
Dicke, Toleranz [mm] | ÖNORM EN 1849-1 | E-GG B / E-KV B: ≥ 3,5 E-KV-5 B: ≥ 4,8 P-KV-4 B: ≥ 4,0 P-KV-5 B: ≥ 4,8
Länge [m] | ÖNORM EN 1848-1 | anzugeben
Breite [mm] | ÖNORM EN 1848-1 | anzugeben
Flächenbezogene Masse [g/mm²] | ÖNORM EN 1848-1 | NR
Dicke der Deckmasse unter der Trägereinlage MW [mm] | ÖNORM B 3684 Anhang A | E-KV-5 B / P-KV-5 B: ³ 3,0
Dicke der Deckmasse üner der Trägereinlage MW | ÖNORM B 3684 Anhang A | P-KV-4 B: 0,5 - 1,3 P-KV-5 B: ≤ 0,5
Geradheit je 10 m [mm] | ÖNORM EN 1848-1 | bestanden
Ausgangsanteil an Bestreuung, Toleranz [g/m²] | ÖNORM EN 12039:1999, Anhang B mit ÖNORM EN 14695:2010, Anhang D | anzugeben
Zug-Dehnverhalten | ÖNORM EN 12311-1
Höchstkraft l/q, Toleranz [N/50 mm] |  | E-GG B: ≥ 800 E-KV B / E-KV-5 B: ≥ 700 P-KV-4 B / P-KV-5 B: ≥ 700
Bruchdehnung l/q, Toleranz [%] |  | E-GG B: ≥ 2,0 E-KV B / E-KV-5 B: ≥ 30 P-KV-4 B / P-KV-5 B: ≥ 30
Wasseraufnahme [M.-%] | ÖNORM EN 14223 | £ 1,0
Kaltbiegeverhalten E-GG B / E-KV B / E-KV-5 B: -15°C P-KV-4 B / P-KV-5 B: -5°C | ÖNORM EN 1109 | bestanden
Wärmestandfestigkeit E-GG B / E-KV B / E-KV-5 B: +100°C P-KV-4 B / P-KV-5 B: +130°C | ÖNORM EN 1110 | bestanden
Maßhaltigkeit bei erhöhter Temperatur
Längenänderung [%] | ÖNORM EN 1107 | NR
Längenänderung [%] | ÖNORM EN 14695:2010, Anhang B | E-GG B / E-KV B / E-KV-5 B: NR P-KV-4 B: NR P-KV-5 B: anzugeben
Thermisches Alterungsverhalten | ÖNORM EN 1296
Kaltbiegeverhalten [°C] | ÖNORM EN 1109 | NR
Wäremstandfestigkeit [°C] | ÖNORM EN 1110 | NR
Abdichtungssystem
System-Zuordnung gemäß Tabelle 1 |  | anzugeben
Abreißfestigkeit Prüfkörper Typ 1 [Mpa] | ÖNORM EN 13596 | ³ 0,4
Schubfestigkeit tmax Prüfkörper Typ 3 [Mpa] | ÖNORM EN 13653 | ³ 0,15
Rissüberbrückungsfähigkeit Prüfkörper Typ 1 Prüftemperatur -20 °C | ÖNORM EN 14224 | bestanden
Verträglichkeit nach Hitzealterung [%] | ÖNORM EN 14691 | NR
Widerstand gegen Verdichtung der Schutzschicht visuelle Prüfung Wasserdichtheit | ÖNORM EN 14692 ÖNORM EN 1928 Verfahren B, Prüfdruck 1 MPa | E-GG-B / E-KV-B / E-KV-5 B / P-KV-4 B: bestanden E-GG-B / E-KV-B / E-KV-5 B / P-KV-4 B: bestanden
Verhalten bei Anwendung von Gussasphalt | ÖNORM EN 14693
Anteil Flecken [%] |  | P-KV-5 B: 0
Änderung der Dicke der Bahn [%] |  | NR
Anzahl der Einschlüsse |  | NR
Wasserdichtigkeit ohne Vorschädigung | ÖNORM EN 14694 | bestanden
Schutzschicht
Art (AC; MA) |  | anzugeben